## INF. ROTURA
|  |  | REGISTRO DE ROTURA DE GROUT A COMPRESIÓN | [9 empty] | FECHA: 27/11/2024 Rev. 0 PAG: 1 DE 1 INFORME N°: 04
PROYECTO: 项目名称 |  | DISEÑO, PROVISION, TRANSPORTE, MONTAJE, INSTALACION, PRUEBAS Y PUESTA EN MARCHA DE AEROGENERADORES PARA EL PROYECTO PARQUE EOLICO WARNES II - SANTA CRUZ
CLIENTE: ENDE CORPORACIÓN 客户 |  |  |  |  | ROTURA DE GROUT A COMPRESIÓN | [6 empty] | CODIGO: CI-PRO-001-REG-001
ITEM 项 | Codigo de probeta | Estructura |  | Tipo de grout utilizado | Fecha de vaciado | Fecha de rotura | Edad de Rotura | Dimensiones Lado A (mm) | Dimensiones Lado B (mm) | Dimensione Lado C (alto) (mm) | Peso (g) | Carga Rotura (kN) | Resistencia de rotura (Mpa) | % de Resistencia de rotura objetivo 100 (MPa)
[15 empty] | X prom | desv stand | min | max
1 | TE-084.1 | Aerogenerador #07 |  | Sikagrout 9400 | 2025-12-19 | 2025-12-22 | 3 | 50 | 50 | 50 | 328 | 264.9 | 105.96 | 106% | 94.8 | 7.961357 | 86.83864 | 102.7614
2 | TE-085.1 | Aerogenerador #07 |  | Sikagrout 9400 | 2025-12-19 | 2025-12-22 | 3 | 50 | 50 | 50 | 331 | 217.1 | 86.84 | 86.84%
3 | TE-086.1 | Aerogenerador #07 |  | Sikagrout 9400 | 2025-12-19 | 2025-12-22 | 3 | 50 | 50 | 50 | 327 | 235.6 | 94.24 | 94.24%
4 | TE-087.1 | Aerogenerador #07 |  | Sikagrout 9400 | 2025-12-19 | 2025-12-22 | 3 | 50 | 50 | 50 | 330 | 247.6 | 99.04 | 99.04%
5 | TE-088 | Aerogenerador #07 |  | Sikagrout 9400 | 2025-12-19 | 2025-12-22 | 3 | 50 | 50 | 50 | 326 | 219.8 | 87.92 | 87.92% | X prom | desv stand | min | max
6 | TE-089 | Aerogenerador #07 |  | Sikagrout 9400 | 2025-12-19 | 2025-12-29 | 10 | 50 | 50 | 50 | 330 | 265.4 | 106.16 | 106.2% | 105.656 | 9.077339 | 96.57866 | 114.7333
7 | TE-090 | Aerogenerador #07 |  | Sikagrout 9400 | 2025-12-19 | 2025-12-29 | 10 | 50 | 50 | 50 | 329.9 | 277.4 | 110.96 | 111%
8 | TE-091 | Aerogenerador #07 |  | Sikagrout 9400 | 2025-12-19 | 2025-12-29 | 10 | 50 | 50 | 50 | 327 | 226.9 | 90.76 | 90.76%
9 | TE-092 | Aerogenerador #07 |  | Sikagrout 9400 | 2025-12-19 | 2025-12-29 | 10 | 50 | 50 | 50 | 329 | 264.6 | 105.84 | 105.8%
10 | TE-093 | Aerogenerador #07 |  | Sikagrout 9400 | 2025-12-19 | 2025-12-29 | 10 | 50 | 50 | 50 | 321 | 286.4 | 114.56 | 114.6% | X prom | desv stand | min | max
11 | TE-099 | Aerogenerador #07 |  | Sikagrout 940 | 2025-12-19 | 2026-01-16 | 28 | 50 | 50 | 50 | 329 | 307 | 122.8 | 122.8% | 121 | 8.431323 | 112.5687 | 129.4313
12 | TE-100 | Aerogenerador #07 |  | Sikagrout 940 | 2025-12-19 | 2026-01-16 | 28 | 50 | 50 | 50 | 325 | 296.7 | 118.68 | 118.7%
13 | TE-101 | Aerogenerador #07 |  | Sikagrout 940 | 2025-12-19 | 2026-01-16 | 28 | 50 | 50 | 50 | 328 | 270.2 | 108.08 | 108.1%
14 | TE-102 | Aerogenerador #07 |  | Sikagrout 940 | 2025-12-19 | 2026-01-16 | 28 | 50 | 50 | 50 | 324 | 311.7 | 124.68 | 124.7%
15 | TE-103 | Aerogenerador #07 |  | Sikagrout 940 | 2025-12-19 | 2026-01-16 | 28 | 50 | 50 | 50 | 324 | 326.9 | 130.76 | 130.8%
DETALLES ADICIONALES: 1) Los valores en rojo son desechados por estar por encima o por debajo del promedio +- la desv standard del grupo de muestreo.
POWERCHINA / SUBCONTRATISTAS 承包商及分包商 | [8 empty] | SUPERVISION 监理
Firma 签字: |  |  | Firma 签字: |  |  | Firma 签字: |  |  | Firma 签字: |  | Firma 签字: |  | Firma 签字:
Nombre 姓名: |  |  | Nombre 姓名: |  |  | Nombre 姓名: |  |  | Nombre 姓名: |  | Nombre 姓名: |  | Nombre 姓名:
Fecha 日期: |  |  | Fecha 日期: |  |  | Fecha 日期: |  |  | Fecha 日期: |  | Fecha 日期: |  | Fecha 日期: