## INF. ROTURA
|  |  | REGISTRO DE ROTURA DE GROUT A COMPRESIÓN | [9 empty] | FECHA: 27/11/2024 Rev. 0 PAG: 1 DE 1 INFORME N°: 05
PROYECTO: 项目名称 |  | DISEÑO, PROVISION, TRANSPORTE, MONTAJE, INSTALACION, PRUEBAS Y PUESTA EN MARCHA DE AEROGENERADORES PARA EL PROYECTO PARQUE EOLICO WARNES II - SANTA CRUZ
CLIENTE: ENDE CORPORACIÓN 客户 |  |  |  |  | ROTURA DE GROUT A COMPRESIÓN | [6 empty] | CODIGO: CI-PRO-001-REG-001
ITEM 项 | Codigo de probeta | Estructura |  | Tipo de grout utilizado | Fecha de vaciado | Fecha de rotura | Edad de Rotura | Dimensiones Lado A (mm) | Dimensiones Lado B (mm) | Dimensione Lado C (alto) (mm) | Peso (g) | Carga Rotura (kN) | Resistencia de rotura (Mpa) | % de Resistencia de rotura objetivo 100 (MPa)
[15 empty] | X prom | desv stand | min | max
1 | TE-107 | Aerogenerador #08 |  | Sikagrout 9400 | 2025-12-22 | 2025-12-23 | 1 | 50 | 50 | 50 | 328 | 209.6 | 83.84 | 83.84% | 83.83 | 3.32688 | 80.50312 | 87.15688
2 | TE-108 | Aerogenerador #08 |  | Sikagrout 9400 | 2025-12-22 | 2025-12-23 | 1 | 50 | 50 | 50 | 322 | 213.5 | 85.4 | 85.4%
3 | TE-109 | Aerogenerador #08 |  | Sikagrout 9400 | 2025-12-22 | 2025-12-23 | 1 | 50 | 50 | 50 | 321 | 198 | 79.2 | 79.2%
4 | TE-110 | Aerogenerador #08 |  | Sikagrout 9400 | 2025-12-22 | 2025-12-23 | 1 | 50 | 50 | 50 | 324 | 217.2 | 86.88 | 86.88% | X prom | desv stand | min | max
5 | TE-117 | Aerogenerador #08 |  | Sikagrout 9400 | 2025-12-22 | 2025-12-29 | 7 | 50 | 50 | 50 | 333 | 280 | 112 | 112% | 106.2 | 10.20835 | 95.99165 | 116.4083
6 | TE-118 | Aerogenerador #08 |  | Sikagrout 9400 | 2025-12-22 | 2025-12-29 | 7 | 50 | 50 | 50 | 329 | 259.2 | 103.68 | 103.7%
7 | TE-119 | Aerogenerador #08 |  | Sikagrout 9400 | 2025-12-22 | 2025-12-29 | 7 | 50 | 50 | 50 | 321 | 226.9 | 90.76 | 90.76%
8 | TE-120 | Aerogenerador #08 |  | Sikagrout 9400 | 2025-12-22 | 2025-12-29 | 7 | 50 | 50 | 50 | 322 | 294.9 | 117.96 | 118%
9 | TE-121 | Aerogenerador #08 |  | Sikagrout 9400 | 2025-12-22 | 2025-12-29 | 7 | 50 | 50 | 50 | 328 | 266.5 | 106.6 | 106.6% | X prom | desv stand | min | max
10 | TE-122 | Aerogenerador #08 |  | Sikagrout 9400 | 2025-12-22 | 2026-01-19 | 28 | 50 | 50 | 50 | 331 | 317.6 | 127.04 | 127% | 122.288 | 9.598767 | 112.6892 | 131.8868
11 | TE-123 | Aerogenerador #08 |  | Sikagrout 9401 | 2025-12-22 | 2026-01-19 | 28 | 50 | 50 | 50 | 324 | 306.6 | 122.64 | 122.6%
12 | TE-124 | Aerogenerador #08 |  | Sikagrout 9402 | 2025-12-22 | 2026-01-19 | 28 | 50 | 50 | 50 | 325 | 265 | 106 | 106%
13 | TE-125 | Aerogenerador #08 |  | Sikagrout 9403 | 2025-12-22 | 2026-01-19 | 28 | 50 | 50 | 50 | 327 | 327.2 | 130.88 | 130.9%
14 | TE-126 | Aerogenerador #08 |  | Sikagrout 9404 | 2025-12-22 | 2026-01-19 | 28 | 50 | 50 | 50 | 324 | 312.2 | 124.88 | 124.9%
DETALLES ADICIONALES: 1) Los valores en rojo son desechados por estar por encima o por debajo del promedio +- la desv standard del grupo de muestreo.
POWERCHINA / SUBCONTRATISTAS 承包商及分包商 | [8 empty] | SUPERVISION 监理
Firma 签字: |  |  | Firma 签字: |  |  | Firma 签字: |  |  | Firma 签字: |  | Firma 签字: |  | Firma 签字:
Nombre 姓名: |  |  | Nombre 姓名: |  |  | Nombre 姓名: |  |  | Nombre 姓名: |  | Nombre 姓名: |  | Nombre 姓名:
Fecha 日期: |  |  | Fecha 日期: |  |  | Fecha 日期: |  |  | Fecha 日期: |  | Fecha 日期: |  | Fecha 日期: