## INF. ROTURA
|  |  | REGISTRO DE ROTURA DE GROUT A COMPRESIÓN | [9 empty] | FECHA: 27/11/2024 Rev. 0 PAG: 1 DE 1 INFORME N°: 06
PROYECTO: 项目名称 |  | DISEÑO, PROVISION, TRANSPORTE, MONTAJE, INSTALACION, PRUEBAS Y PUESTA EN MARCHA DE AEROGENERADORES PARA EL PROYECTO PARQUE EOLICO WARNES II - SANTA CRUZ
CLIENTE: ENDE CORPORACIÓN 客户 |  |  |  |  | ROTURA DE GROUT A COMPRESIÓN | [6 empty] | CODIGO: CI-PRO-001-REG-001
ITEM 项 | Codigo de probeta | Estructura |  | Tipo de grout utilizado | Fecha de vaciado | Fecha de rotura | Edad de Rotura | Dimensiones Lado A (mm) | Dimensiones Lado B (mm) | Dimensione Lado C (alto) (mm) | Peso (g) | Carga Rotura (kN) | Resistencia de rotura (Mpa) | % de Resistencia de rotura objetivo 100 (MPa)
[15 empty] | X prom | desv stand | min | max
1 | TE-127 | Aerogenerador #09 |  | Sikagrout 9400 | 2026-01-30 | 2026-02-02 | 3 | 50 | 50 | 50 | 320 | 216.2 | 86.48 | 86.48% | 84.92 | 6.486355 | 78.43365 | 91.40635
2 | TE-128 | Aerogenerador #09 |  | Sikagrout 9400 | 2026-01-30 | 2026-02-02 | 3 | 50 | 50 | 50 | 325 | 191.7 | 76.68 | 76.68%
3 | TE-129 | Aerogenerador #09 |  | Sikagrout 9400 | 2026-01-30 | 2026-02-02 | 3 | 50 | 50 | 50 | 320 | 199.3 | 79.72 | 79.72%
4 | TE-130 | Aerogenerador #09 |  | Sikagrout 9400 | 2026-01-30 | 2026-02-02 | 3 | 50 | 50 | 50 | 324 | 228.2 | 91.28 | 91.28% | X prom | desv stand | min | max
5 | TE-131 | Aerogenerador #09 |  | Sikagrout 9400 | 2026-01-30 | 2026-02-02 | 3 | 50 | 50 | 50 | 320 | 226.1 | 90.44 | 90.44% | 100.06 | 6.647666 | 93.41233 | 106.7077
6 | TE-132 | Aerogenerador #09 |  | Sikagrout 9400 | 2026-01-30 | 2026-02-06 | 7 | 50 | 50 | 50 | 331 | 260.8 | 104.32 | 104.3%
7 | TE-133 | Aerogenerador #09 |  | Sikagrout 9401 | 2026-01-30 | 2026-02-06 | 7 | 50 | 50 | 50 | 331 | 264.8 | 105.92 | 105.9%
8 | TE-135 | Aerogenerador #09 |  | Sikagrout 9402 | 2026-01-30 | 2026-02-06 | 7 | 50 | 50 | 50 | 325 | 247 | 98.8 | 98.8%
9 | TE-136 | Aerogenerador #09 |  | Sikagrout 9403 | 2026-01-30 | 2026-02-06 | 7 | 50 | 50 | 50 | 321 | 228 | 91.2 | 91.2% | X prom | desv stand | min | max
10 | [14 empty] | #DIV/0! | #DIV/0! | #DIV/0! | #DIV/0!
11
DETALLES ADICIONALES: 1) Los valores en rojo son desechados por estar por encima o por debajo del promedio +- la desv standard del grupo de muestreo.
POWERCHINA / SUBCONTRATISTAS 承包商及分包商 | [8 empty] | SUPERVISION 监理
Firma 签字: |  |  | Firma 签字: |  |  | Firma 签字: |  |  | Firma 签字: |  | Firma 签字: |  | Firma 签字:
Nombre 姓名: |  |  | Nombre 姓名: |  |  | Nombre 姓名: |  |  | Nombre 姓名: |  | Nombre 姓名: |  | Nombre 姓名:
Fecha 日期: |  |  | Fecha 日期: |  |  | Fecha 日期: |  |  | Fecha 日期: |  | Fecha 日期: |  | Fecha 日期: