## INF. ROTURA
|  |  | REGISTRO DE ROTURA DE GROUT A COMPRESIÓN | [9 empty] | FECHA: 27/11/2024 Rev. 0 PAG: 1 DE 1 INFORME N°: 07
PROYECTO: 项目名称 |  | DISEÑO, PROVISION, TRANSPORTE, MONTAJE, INSTALACION, PRUEBAS Y PUESTA EN MARCHA DE AEROGENERADORES PARA EL PROYECTO PARQUE EOLICO WARNES II - SANTA CRUZ
CLIENTE: ENDE CORPORACIÓN 客户 |  |  |  |  | ROTURA DE GROUT A COMPRESIÓN | [6 empty] | CODIGO: CI-PRO-001-REG-001
ITEM 项 | Codigo de probeta | Estructura |  | Tipo de grout utilizado | Fecha de vaciado | Fecha de rotura | Edad de Rotura | Dimensiones Lado A (mm) | Dimensiones Lado B (mm) | Dimensione Lado C (alto) (mm) | Peso (g) | Carga Rotura (kN) | Resistencia de rotura (Mpa) | % de Resistencia de rotura objetivo 100 (MPa)
[15 empty] | X prom | desv stand | min | max
1 | TE-142 | Aerogenerador #10 |  | Sikagrout 9400 | 2026-02-01 | 2026-02-02 | 1 | 50 | 50 | 50 | 318 | 186.3 | 74.52 | 74.52% | 72.456 | 2.889235 | 69.56676 | 75.34524
2 | TE-143 | Aerogenerador #10 |  | Sikagrout 9400 | 2026-02-01 | 2026-02-02 | 1 | 50 | 50 | 50 | 317 | 187.8 | 75.12 | 75.12%
3 | TE-144 | Aerogenerador #10 |  | Sikagrout 9400 | 2026-02-01 | 2026-02-02 | 1 | 50 | 50 | 50 | 319 | 174.4 | 69.76 | 69.76%
4 | TE-145 | Aerogenerador #10 |  | Sikagrout 9400 | 2026-02-01 | 2026-02-02 | 1 | 50 | 50 | 50 | 316 | 172.3 | 68.92 | 68.92%
5 | TE-146 | Aerogenerador #10 |  | Sikagrout 9400 | 2026-02-01 | 2026-02-02 | 1 | 50 | 50 | 50 | 323 | 184.9 | 73.96 | 73.96% | X prom | desv stand | min | max
6 | TE-147 | Aerogenerador #10 |  | Sikagrout 9400 | 2026-02-01 | 2026-02-04 | 3 | 50 | 50 | 50 | 322 | 213 | 85.2 | 85.2% | 87.84667 | 5.013161 | 82.83351 | 92.85983
7 | TE-148 | Aerogenerador #10 |  | Sikagrout 9400 | 2026-02-01 | 2026-02-04 | 3 | 50 | 50 | 50 | 322 | 229 | 91.6 | 91.6%
8 | TE-149 | Aerogenerador #10 |  | Sikagrout 9400 | 2026-02-01 | 2026-02-04 | 3 | 50 | 50 | 50 | 323 | 240.6 | 96.24 | 96.24%
9 | TE-150 | Aerogenerador #10 |  | Sikagrout 9400 | 2026-02-01 | 2026-02-04 | 3 | 50 | 50 | 50 | 324 | 208.2 | 83.28 | 83.28%
10 | TE-151 | Aerogenerador #10 |  | Sikagrout 9400 | 2026-02-01 | 2026-02-04 | 3 | 50 | 50 | 50 | 322 | 211.6 | 84.64 | 84.64% | X prom | desv stand | min | max
11 | TE-152 | Aerogenerador #10 |  | Sikagrout 9400 | 2026-02-01 | 2026-02-04 | 3 | 50 | 50 | 50 | 321 | 215.3 | 86.12 | 86.12% | 101.56 | 5.708193 | 95.85181 | 107.2682
12 | TE-153 | Aerogenerador #10 |  | Sikagrout 9400 | 2026-02-01 | 2026-02-09 | 8 | 50 | 50 | 50 | 322 | 246.5 | 98.6 | 98.6%
13 | TE-154 | Aerogenerador #10 |  | Sikagrout 9400 | 2026-02-01 | 2026-02-09 | 8 | 50 | 50 | 50 | 321 | 272.8 | 109.12 | 109.1%
14 | TE-155 | Aerogenerador #10 |  | Sikagrout 9400 | 2026-02-01 | 2026-02-09 | 8 | 50 | 50 | 50 | 312 | 256.3 | 102.52 | 102.5%
15 | TE-156 | Aerogenerador #10 |  | Sikagrout 9400 | 2026-02-01 | 2026-02-09 | 8 | 50 | 50 | 50 | 318 | 240 | 96 | 96%
DETALLES ADICIONALES: 1) Los valores en rojo son desechados por estar por encima o por debajo del promedio +- la desv standard del grupo de muestreo.
POWERCHINA / SUBCONTRATISTAS 承包商及分包商 | [8 empty] | SUPERVISION 监理
Firma 签字: |  |  | Firma 签字: |  |  | Firma 签字: |  |  | Firma 签字: |  | Firma 签字: |  | Firma 签字:
Nombre 姓名: |  |  | Nombre 姓名: |  |  | Nombre 姓名: |  |  | Nombre 姓名: |  | Nombre 姓名: |  | Nombre 姓名:
Fecha 日期: |  |  | Fecha 日期: |  |  | Fecha 日期: |  |  | Fecha 日期: |  | Fecha 日期: |  | Fecha 日期: