## INF. ROTURA
|  |  | REGISTRO DE ROTURA DE GROUT A COMPRESIÓN | [9 empty] | FECHA: 27/11/2024 Rev. 0 PAG: 1 DE 1 INFORME N°: 08
PROYECTO: 项目名称 |  | DISEÑO, PROVISION, TRANSPORTE, MONTAJE, INSTALACION, PRUEBAS Y PUESTA EN MARCHA DE AEROGENERADORES PARA EL PROYECTO PARQUE EOLICO WARNES II - SANTA CRUZ
CLIENTE: ENDE CORPORACIÓN 客户 |  |  |  |  | ROTURA DE GROUT A COMPRESIÓN | [6 empty] | CODIGO: CI-PRO-001-REG-001
ITEM 项 | Codigo de probeta | Estructura |  | Tipo de grout utilizado | Fecha de vaciado | Fecha de rotura | Edad de Rotura | Dimensiones Lado A (mm) | Dimensiones Lado B (mm) | Dimensione Lado C (alto) (mm) | Peso (g) | Carga Rotura (kN) | Resistencia de rotura (Mpa) | % de Resistencia de rotura objetivo 100 (MPa)
[15 empty] | X prom | desv stand | min | max
1 | TE-160 | Aerogenerador #11 |  | Sikagrout 9400 | 2026-02-05 | 2026-02-06 | 1 | 50 | 50 | 50 | 317 | 177.9 | 71.16 | 71.16% | 69.84 | 9.2825 | 60.5575 | 79.1225
2 | TE-161 | Aerogenerador #11 |  | Sikagrout 9400 | 2026-02-05 | 2026-02-06 | 1 | 50 | 50 | 50 | 328 | 183.9 | 73.56 | 73.56%
3 | TE-162 | Aerogenerador #11 |  | Sikagrout 9400 | 2026-02-05 | 2026-02-06 | 1 | 50 | 50 | 50 | 317 | 193.4 | 77.36 | 77.36%
4 | TE-163 | Aerogenerador #11 |  | Sikagrout 9400 | 2026-02-05 | 2026-02-06 | 1 | 50 | 50 | 50 | 309 | 134.3 | 53.72 | 53.72%
5 | TE-164 | Aerogenerador #11 |  | Sikagrout 9400 | 2026-02-05 | 2026-02-06 | 1 | 50 | 50 | 50 | 324 | 183.5 | 73.4 | 73.4% | X prom | desv stand | min | max
6 | TE-165 | Aerogenerador #11 |  | Sikagrout 9400 | 2026-02-05 | 2026-02-09 | 4 | 50 | 50 | 50 | 323 | 217.5 | 87 | 87% | 87.57 | 0.9618732 | 86.60813 | 88.53187
7 | TE-166 | Aerogenerador #11 |  | Sikagrout 9400 | 2026-02-05 | 2026-02-09 | 4 | 50 | 50 | 50 | 326 | 222 | 88.8 | 88.8%
8 | TE-167 | Aerogenerador #11 |  | Sikagrout 9400 | 2026-02-05 | 2026-02-09 | 4 | 50 | 50 | 50 | 322 | 219.6 | 87.84 | 87.84%
9 | TE-168 | Aerogenerador #11 |  | Sikagrout 9400 | 2026-02-05 | 2026-02-09 | 4 | 50 | 50 | 50 | 322 | 216.6 | 86.64 | 86.64% | X prom | desv stand | min | max
[15 empty] | #DIV/0! | #DIV/0! | #DIV/0! | #DIV/0!
DETALLES ADICIONALES: 1) Los valores en rojo son desechados por estar por encima o por debajo del promedio +- la desv standard del grupo de muestreo.
POWERCHINA / SUBCONTRATISTAS 承包商及分包商 | [8 empty] | SUPERVISION 监理
Firma 签字: |  |  | Firma 签字: |  |  | Firma 签字: |  |  | Firma 签字: |  | Firma 签字: |  | Firma 签字:
Nombre 姓名: |  |  | Nombre 姓名: |  |  | Nombre 姓名: |  |  | Nombre 姓名: |  | Nombre 姓名: |  | Nombre 姓名:
Fecha 日期: |  |  | Fecha 日期: |  |  | Fecha 日期: |  |  | Fecha 日期: |  | Fecha 日期: |  | Fecha 日期: