## INF. ROTURA
|  |  | REGISTRO DE ROTURA DE GROUT A COMPRESIÓN | [9 empty] | FECHA: 27/11/2024 Rev. 0 PAG: 1 DE 2 INFORME N°: 01
PROYECTO: 项目名称 |  | DISEÑO, PROVISION, TRANSPORTE, MONTAJE, INSTALACION, PRUEBAS Y PUESTA EN MARCHA DE AEROGENERADORES PARA EL PROYECTO PARQUE EOLICO WARNES II - SANTA CRUZ
CLIENTE: ENDE CORPORACIÓN 客户 |  |  |  |  | ROTURA DE GROUT A COMPRESIÓN | [6 empty] | CODIGO: CI-PRO-001-REG-001
ITEM 项 | Codigo de probeta | Estructura |  | Tipo de grout utilizado | Fecha de vaciado | Fecha de rotura | Edad de Rotura | Dimensiones Lado A (mm) | Dimensiones Lado B (mm) | Dimensione Lado C (alto) (mm) | Peso (g) | Carga Rotura (kN) | Resistencia de rotura (Mpa) | % de Resistencia de rotura objetivo 100 (MPa)
[15 empty] | Promedio | Desv. Standard | min | max
1 | TE-013 | Aerogenerador #14 |  | Sikagrout 9400 | 2025-12-08 | 2025-12-09 | 1 | 50 | 50 | 50 | 323.66 | 207.8 | 83.12 | 83.12% | 85.184 | 2.806507 | 82.37749 | 87.99051
2 | TE-014 | Aerogenerador #14 |  | Sikagrout 9400 | 2025-12-08 | 2025-12-09 | 1 | 50 | 50 | 50 | 329.61 | 208.5 | 83.4 | 83.4%
3 | TE-015 | Aerogenerador #14 |  | Sikagrout 9400 | 2025-12-08 | 2025-12-09 | 1 | 50 | 50 | 50 | 326.64 | 219.7 | 87.88 | 87.88%
4 | TE-016 | Aerogenerador #14 |  | Sikagrout 9400 | 2025-12-08 | 2025-12-09 | 1 | 50 | 50 | 50 | 312.85 | 207.3 | 82.92 | 82.92%
5 | TE-017 | Aerogenerador #14 |  | Sikagrout 9400 | 2025-12-08 | 2025-12-09 | 1 | 50 | 50 | 50 | 313.23 | 221.5 | 88.6 | 88.6% | Promedio | Desv. Standard | min | max
6 | TE-018 | Aerogenerador #14 |  | Sikagrout 9400 | 2025-12-08 | 2025-12-11 | 3 | 50 | 50 | 50 | 324 | 243.1 | 97.24 | 97.24% | 104.8133 | 6.65154 | 98.16179 | 111.4649
7 | TE-019 | Aerogenerador #14 |  | Sikagrout 9400 | 2025-12-08 | 2025-12-11 | 3 | 50 | 50 | 50 | 321 | 279.2 | 111.68 | 111.7%
8 | TE-020 | Aerogenerador #14 |  | Sikagrout 9400 | 2025-12-08 | 2025-12-11 | 3 | 50 | 50 | 50 | 316 | 272.4 | 108.96 | 109%
9 | TE-021 | Aerogenerador #14 |  | Sikagrout 9400 | 2025-12-08 | 2025-12-11 | 3 | 50 | 50 | 50 | 321 | 272.7 | 109.08 | 109.1%
10 | TE-022 | Aerogenerador #14 |  | Sikagrout 9400 | 2025-12-08 | 2025-12-11 | 3 | 50 | 50 | 50 | 316 | 265.1 | 106.04 | 106%
11 | TE-023 | Aerogenerador #14 |  | Sikagrout 9400 | 2025-12-08 | 2025-12-11 | 3 | 50 | 50 | 50 | 317 | 239.7 | 95.88 | 95.88% | Promedio | Desv. Standard | min | max
12 | TE-024 | Aerogenerador #14 |  | Sikagrout 9400 | 2025-12-08 | 2025-12-17 | 9 | 50 | 50 | 50 | 329 | 293.6 | 117.44 | 117.4% | 117.585 | 4.358188 | 113.2268 | 121.9432
13 | TE-025 | Aerogenerador #14 |  | Sikagrout 9400 | 2025-12-08 | 2025-12-17 | 9 | 50 | 50 | 50 | 323 | 275.7 | 110.28 | 110.3%
14 | TE-026 | Aerogenerador #14 |  | Sikagrout 9400 | 2025-12-08 | 2025-12-17 | 9 | 50 | 50 | 50 | 317 | 303 | 121.2 | 121.2%
15 | TE-027 | Aerogenerador #14 |  | Sikagrout 9400 | 2025-12-08 | 2025-12-17 | 9 | 50 | 50 | 50 | 318 | 279.9 | 111.96 | 112%
16 | TE-028 | Aerogenerador #14 |  | Sikagrout 9400 | 2025-12-08 | 2025-12-17 | 9 | 50 | 50 | 50 | 322 | 303.7 | 121.48 | 121.5%
DETALLES ADICIONALES: 1) Los valores en rojo son desechados por estar por encima o por debajo del promedio +- la desv standard del grupo de muestreo.
POWERCHINA / SUBCONTRATISTAS 承包商及分包商 | [8 empty] | SUPERVISION 监理
Firma 签字: |  |  | Firma 签字: |  |  | Firma 签字: |  |  | Firma 签字: |  | Firma 签字: |  | Firma 签字:
Nombre 姓名: |  |  | Nombre 姓名: |  |  | Nombre 姓名: |  |  | Nombre 姓名: |  | Nombre 姓名: |  | Nombre 姓名:
Fecha 日期: |  |  | Fecha 日期: |  |  | Fecha 日期: |  |  | Fecha 日期: |  | Fecha 日期: |  | Fecha 日期:

## INF. ROTURA (2)
|  |  | REGISTRO DE ROTURA DE GROUT A COMPRESIÓN | [9 empty] | FECHA: 27/11/2024 Rev. 0 PAG: 2 DE 2 INFORME N°: 01
PROYECTO: 项目名称 |  | DISEÑO, PROVISION, TRANSPORTE, MONTAJE, INSTALACION, PRUEBAS Y PUESTA EN MARCHA DE AEROGENERADORES PARA EL PROYECTO PARQUE EOLICO WARNES II - SANTA CRUZ
CLIENTE: ENDE CORPORACIÓN 客户 |  |  |  |  | ROTURA DE GROUT A COMPRESIÓN | [6 empty] | CODIGO: CI-PRO-001-REG-001
ITEM 项 | Codigo de probeta | Estructura |  | Tipo de grout utilizado | Fecha de vaciado | Fecha de rotura | Edad de Rotura | Dimensiones Lado A (mm) | Dimensiones Lado B (mm) | Dimensione Lado C (alto) (mm) | Peso (g) | Carga Rotura (kN) | Resistencia de rotura (Mpa) | % de Resistencia de rotura objetivo 100 (MPa)
17 | TE-029 | Aerogenerador #14 |  | Sikagrout 9400 | 2025-12-08 | 2025-12-17 | 9 | 50 | 50 | 50 | 317 | 303.8 | 121.52 | 121.5%
18 | TE-030 | Aerogenerador #14 |  | Sikagrout 9400 | 2025-12-08 | 2025-12-17 | 9 | 50 | 50 | 50 | 322 | 293 | 117.2 | 117.2%
19 | TE-031 | Aerogenerador #14 |  | Sikagrout 9400 | 2025-12-08 | 2025-12-17 | 9 | 50 | 50 | 50 | 320 | 299 | 119.6 | 119.6% | Promedio | Desv. Standard | min | max
20 | TE-033 | Aerogenerador #14 |  | Sikagrout 9400 | 2025-12-08 | 2026-01-05 | 28 | 50 | 50 | 50 | 325 | 299 | 119.6 | 119.6% | 124.8 | 4.110786 | 120.6892 | 128.9108
21 | TE-034 | Aerogenerador #14 |  | Sikagrout 9400 | 2025-12-08 | 2026-01-05 | 28 | 50 | 50 | 50 | 322 | 318 | 127.2 | 127.2%
22 | TE-035 | Aerogenerador #14 |  | Sikagrout 9400 | 2025-12-08 | 2026-01-05 | 28 | 50 | 50 | 50 | 315 | 302 | 120.8 | 120.8%
23 | TE-036 | Aerogenerador #14 |  | Sikagrout 9400 | 2025-12-08 | 2026-01-05 | 28 | 50 | 50 | 50 | 318 | 314 | 125.6 | 125.6%
24 | TE-038 | Aerogenerador #14 |  | Sikagrout 9400 | 2025-12-08 | 2026-01-05 | 28 | 50 | 50 | 50 | 324 | 312.2 | 124.88 | 124.9%
25 | TE-039 | Aerogenerador #14 |  | Sikagrout 9400 | 2025-12-08 | 2026-01-05 | 28 | 50 | 50 | 50 | 323 | 326.8 | 130.72 | 130.7%
DETALLES ADICIONALES: 1) Los valores en rojo son desechados por estar por encima o por debajo del promedio +- la desv standard del grupo de muestreo.
POWERCHINA / SUBCONTRATISTAS 承包商及分包商 | [8 empty] | SUPERVISION 监理
Firma 签字: |  |  | Firma 签字: |  |  | Firma 签字: |  |  | Firma 签字: |  | Firma 签字: |  | Firma 签字:
Nombre 姓名: |  |  | Nombre 姓名: |  |  | Nombre 姓名: |  |  | Nombre 姓名: |  | Nombre 姓名: |  | Nombre 姓名:
Fecha 日期: |  |  | Fecha 日期: |  |  | Fecha 日期: |  |  | Fecha 日期: |  | Fecha 日期: |  | Fecha 日期: