## INF. ROTURA
|  |  | REGISTRO DE ROTURA DE GROUT A COMPRESIÓN | [9 empty] | FECHA: 27/11/2024 Rev. 0 PAG: 1 DE 2 INFORME N°: 02
PROYECTO: 项目名称 |  | DISEÑO, PROVISION, TRANSPORTE, MONTAJE, INSTALACION, PRUEBAS Y PUESTA EN MARCHA DE AEROGENERADORES PARA EL PROYECTO PARQUE EOLICO WARNES II - SANTA CRUZ
CLIENTE: ENDE CORPORACIÓN 客户 |  |  |  |  | ROTURA DE GROUT A COMPRESIÓN | [6 empty] | CODIGO: CI-PRO-001-REG-001
ITEM 项 | Codigo de probeta | Estructura |  | Tipo de grout utilizado | Fecha de vaciado | Fecha de rotura | Edad de Rotura | Dimensiones Lado A (mm) | Dimensiones Lado B (mm) | Dimensione Lado C (alto) (mm) | Peso (g) | Carga Rotura (kN) | Resistencia de rotura (Mpa) | % de Resistencia de rotura objetivo 100 (MPa)
[15 empty] | X prom | desv stand | min | max
1 | TE-040 | Aerogenerador #13 |  | Sikagrout 9400 | 2025-12-11 | 2025-12-12 | 1 | 50 | 50 | 50 | 332 | 198.9 | 79.56 | 79.56% | 77.344 | 4.174264 | 73.16974 | 81.51826
2 | TE-041 | Aerogenerador #13 |  | Sikagrout 9400 | 2025-12-11 | 2025-12-12 | 1 | 50 | 50 | 50 | 332 | 197.8 | 79.12 | 79.12%
3 | TE-042 | Aerogenerador #13 |  | Sikagrout 9400 | 2025-12-11 | 2025-12-12 | 1 | 50 | 50 | 50 | 329 | 175 | 70 | 70%
4 | TE-043 | Aerogenerador #13 |  | Sikagrout 9400 | 2025-12-11 | 2025-12-12 | 1 | 50 | 50 | 50 | 322 | 195 | 78 | 78%
5 | TE-044 | Aerogenerador #13 |  | Sikagrout 9400 | 2025-12-11 | 2025-12-12 | 1 | 50 | 50 | 50 | 324 | 200.1 | 80.04 | 80.04% | X prom | desv stand | min | max
6 | TE-045 | Aerogenerador #13 |  | Sikagrout 9400 | 2025-12-11 | 2025-12-15 | 4 | 50 | 50 | 50 | 319 | 289.1 | 115.64 | 115.6% | 113.2267 | 6.789678 | 106.437 | 120.0163
7 | TE-046 | Aerogenerador #13 |  | Sikagrout 9400 | 2025-12-11 | 2025-12-15 | 4 | 50 | 50 | 50 | 325 | 263.9 | 105.56 | 105.6%
8 | TE-047 | Aerogenerador #13 |  | Sikagrout 9400 | 2025-12-11 | 2025-12-15 | 4 | 50 | 50 | 50 | 326 | 296.2 | 118.48 | 118.5% | X prom | desv stand | min | max
9 | TE-051 | Aerogenerador #13 |  | Sikagrout 9400 | 2025-12-11 | 2025-12-18 | 7 | 50 | 50 | 50 | 330 | 271 | 108.4 | 108.4% | 111.128 | 4.67516 | 106.4528 | 115.8032
10 | TE-052 | Aerogenerador #13 |  | Sikagrout 9400 | 2025-12-11 | 2025-12-18 | 7 | 50 | 50 | 50 | 333 | 272.1 | 108.84 | 108.8%
11 | TE-053 | Aerogenerador #13 |  | Sikagrout 9400 | 2025-12-11 | 2025-12-18 | 7 | 50 | 50 | 50 | 332 | 293 | 117.2 | 117.2%
12 | TE-055 | Aerogenerador #13 |  | Sikagrout 9400 | 2025-12-11 | 2025-12-18 | 7 | 50 | 50 | 50 | 325 | 265.7 | 106.28 | 106.3%
13 | TE-056 | Aerogenerador #13 |  | Sikagrout 9400 | 2025-12-11 | 2025-12-18 | 7 | 50 | 50 | 50 | 322 | 287.3 | 114.92 | 114.9% | X prom | desv stand | min | max
14 | TE-059 | Aerogenerador #13 |  | Sikagrout 9400 | 2025-12-11 | 2026-01-08 | 28 | 50 | 50 | 50 | 330 | 319.5 | 127.8 | 127.8% | 129.98 | 4.823393 | 125.1566 | 134.8034
15 | TE-060 | Aerogenerador #13 |  | Sikagrout 9400 | 2025-12-11 | 2026-01-08 | 28 | 50 | 50 | 50 | 320 | 305.2 | 122.08 | 122.1%
16 | TE-062 | Aerogenerador #13 |  | Sikagrout 9400 | 2025-12-11 | 2026-01-08 | 28 | 50 | 50 | 50 | 331 | 339.6 | 135.84 | 135.8%
DETALLES ADICIONALES: 1) Los valores en rojo son desechados por estar por encima o por debajo del promedio +- la desv standard del grupo de muestreo.
POWERCHINA / SUBCONTRATISTAS 承包商及分包商 | [8 empty] | SUPERVISION 监理
Firma 签字: |  |  | Firma 签字: |  |  | Firma 签字: |  |  | Firma 签字: |  | Firma 签字: |  | Firma 签字:
Nombre 姓名: |  |  | Nombre 姓名: |  |  | Nombre 姓名: |  |  | Nombre 姓名: |  | Nombre 姓名: |  | Nombre 姓名:
Fecha 日期: |  |  | Fecha 日期: |  |  | Fecha 日期: |  |  | Fecha 日期: |  | Fecha 日期: |  | Fecha 日期:

## INF. ROTURA (2)
|  |  | REGISTRO DE ROTURA DE GROUT A COMPRESIÓN | [9 empty] | FECHA: 27/11/2024 Rev. 0 PAG: 2 DE 2 INFORME N°: 02
PROYECTO: 项目名称 |  | DISEÑO, PROVISION, TRANSPORTE, MONTAJE, INSTALACION, PRUEBAS Y PUESTA EN MARCHA DE AEROGENERADORES PARA EL PROYECTO PARQUE EOLICO WARNES II - SANTA CRUZ
CLIENTE: ENDE CORPORACIÓN 客户 |  |  |  |  | ROTURA DE GROUT A COMPRESIÓN | [6 empty] | CODIGO: CI-PRO-001-REG-001
ITEM 项 | Codigo de probeta | Estructura |  | Tipo de grout utilizado | Fecha de vaciado | Fecha de rotura | Edad de Rotura | Dimensiones Lado A (mm) | Dimensiones Lado B (mm) | Dimensione Lado C (alto) (mm) | Peso (g) | Carga Rotura (kN) | Resistencia de rotura (Mpa) | % de Resistencia de rotura objetivo 100 (MPa)
17 | TE-063 | Aerogenerador #13 |  | Sikagrout 9400 | 2025-12-11 | 2026-01-08 | 28 | 50 | 50 | 50 | 326 | 322.6 | 129.04 | 129%
18 | TE-065 | Aerogenerador #13 |  | Sikagrout 9400 | 2025-12-11 | 2026-01-08 | 28 | 50 | 50 | 50 | 328 | 332.8 | 133.12 | 133.1%
19 | TE-066 | Aerogenerador #13 |  | Sikagrout 9400 | 2025-12-11 | 2026-01-08 | 28 | 50 | 50 | 50 | 330 | 330 | 132 | 132%
DETALLES ADICIONALES: 1) Los valores en rojo son desechados por estar por encima o por debajo del promedio +- la desv standard del grupo de muestreo.
POWERCHINA / SUBCONTRATISTAS 承包商及分包商 | [8 empty] | SUPERVISION 监理
Firma 签字: |  |  | Firma 签字: |  |  | Firma 签字: |  |  | Firma 签字: |  | Firma 签字: |  | Firma 签字:
Nombre 姓名: |  |  | Nombre 姓名: |  |  | Nombre 姓名: |  |  | Nombre 姓名: |  | Nombre 姓名: |  | Nombre 姓名:
Fecha 日期: |  |  | Fecha 日期: |  |  | Fecha 日期: |  |  | Fecha 日期: |  | Fecha 日期: |  | Fecha 日期: