## INF. ROTURA
|  |  | REGISTRO DE ROTURA DE GROUT A COMPRESIÓN | [9 empty] | FECHA: 27/11/2024 Rev. 0 PAG: 1 DE 2 INFORME N°: 03
PROYECTO: 项目名称 |  | DISEÑO, PROVISION, TRANSPORTE, MONTAJE, INSTALACION, PRUEBAS Y PUESTA EN MARCHA DE AEROGENERADORES PARA EL PROYECTO PARQUE EOLICO WARNES II - SANTA CRUZ
CLIENTE: ENDE CORPORACIÓN 客户 |  |  |  |  | ROTURA DE GROUT A COMPRESIÓN | [6 empty] | CODIGO: CI-PRO-001-REG-001
ITEM 项 | Codigo de probeta | Estructura |  | Tipo de grout utilizado | Fecha de vaciado | Fecha de rotura | Edad de Rotura | Dimensiones Lado A (mm) | Dimensiones Lado B (mm) | Dimensione Lado C (alto) (mm) | Peso (g) | Carga Rotura (kN) | Resistencia de rotura (Mpa) | % de Resistencia de rotura objetivo 100 (MPa)
[15 empty] | X prom | desv stand | min | max
1 | TE-067 | Aerogenerador #05 |  | Sikagrout 9400 | 2025-12-16 | 2025-12-17 | 1 | 50 | 50 | 50 | 316 | 208.5 | 83.4 | 83.4% | 86.15 | 3.272736 | 82.87726 | 89.42274
2 | TE-068 | Aerogenerador #05 |  | Sikagrout 9400 | 2025-12-16 | 2025-12-17 | 1 | 50 | 50 | 50 | 321 | 223.7 | 89.48 | 89.48%
3 | TE-069 | Aerogenerador #05 |  | Sikagrout 9400 | 2025-12-16 | 2025-12-17 | 1 | 50 | 50 | 50 | 318 | 221.1 | 88.44 | 88.44%
4 | TE-070 | Aerogenerador #05 |  | Sikagrout 9400 | 2025-12-16 | 2025-12-17 | 1 | 50 | 50 | 50 | 326 | 208.2 | 83.28 | 83.28% | X prom | desv stand | min | max
5 | TE-071 | Aerogenerador #05 |  | Sikagrout 9400 | 2025-12-16 | 2025-12-19 | 3 | 50 | 50 | 50 | 322 | 227.3 | 90.92 | 90.92% | 95.968 | 4.757512 | 91.21049 | 100.7255
6 | TE-072 | Aerogenerador #05 |  | Sikagrout 9400 | 2025-12-16 | 2025-12-19 | 3 | 50 | 50 | 50 | 319 | 227.9 | 91.16 | 91.16%
7 | TE-073 | Aerogenerador #05 |  | Sikagrout 9400 | 2025-12-16 | 2025-12-19 | 3 | 50 | 50 | 50 | 324 | 252.1 | 100.84 | 100.8%
8 | TE-074 | Aerogenerador #05 |  | Sikagrout 9400 | 2025-12-16 | 2025-12-19 | 3 | 50 | 50 | 50 | 325 | 241.9 | 96.76 | 96.76%
9 | TE-075 | Aerogenerador #05 |  | Sikagrout 9400 | 2025-12-16 | 2025-12-19 | 3 | 50 | 50 | 50 | 326 | 250.4 | 100.16 | 100.2% | X prom | desv stand | min | max
10 | TE-076 | Aerogenerador #05 |  | Sikagrout 9400 | 2025-12-16 | 2025-12-23 | 7 | 50 | 50 | 50 | 333 | 273.2 | 109.28 | 109.3% | 107.0467 | 4.70019 | 102.3465 | 111.7469
11 | TE-077 | Aerogenerador #05 |  | Sikagrout 9400 | 2025-12-16 | 2025-12-23 | 7 | 50 | 50 | 50 | 330 | 249.5 | 99.8 | 99.8%
12 | TE-078 | Aerogenerador #05 |  | Sikagrout 9400 | 2025-12-16 | 2025-12-23 | 7 | 50 | 50 | 50 | 323 | 284.3 | 113.72 | 113.7%
13 | TE-079 | Aerogenerador #05 |  | Sikagrout 9400 | 2025-12-16 | 2025-12-23 | 7 | 50 | 50 | 50 | 331 | 268.3 | 107.32 | 107.3%
14 | TE-080 | Aerogenerador #05 |  | Sikagrout 9400 | 2025-12-16 | 2025-12-23 | 7 | 50 | 50 | 50 | 325 | 260.7 | 104.28 | 104.3%
15 | TE-081 | Aerogenerador #05 |  | Sikagrout 9400 | 2025-12-16 | 2025-12-23 | 7 | 50 | 50 | 50 | 327 | 269.7 | 107.88 | 107.9% | X prom | desv stand | min | max
16 | TE-082 | Aerogenerador #05 |  | Sikagrout 9400 | 2025-12-16 | 2026-01-13 | 28 | 50 | 50 | 50 | 329 | 338.7 | 135.48 | 135.5% | 130.5867 | 6.367752 | 124.2189 | 136.9544
DETALLES ADICIONALES: 1) Los valores en rojo son desechados por estar por encima o por debajo del promedio +- la desv standard del grupo de muestreo.
POWERCHINA / SUBCONTRATISTAS 承包商及分包商 | [8 empty] | SUPERVISION 监理
Firma 签字: |  |  | Firma 签字: |  |  | Firma 签字: |  |  | Firma 签字: |  | Firma 签字: |  | Firma 签字:
Nombre 姓名: |  |  | Nombre 姓名: |  |  | Nombre 姓名: |  |  | Nombre 姓名: |  | Nombre 姓名: |  | Nombre 姓名:
Fecha 日期: |  |  | Fecha 日期: |  |  | Fecha 日期: |  |  | Fecha 日期: |  | Fecha 日期: |  | Fecha 日期:

## INF. ROTURA (2)
|  |  | REGISTRO DE ROTURA DE GROUT A COMPRESIÓN | [9 empty] | FECHA: 27/11/2024 Rev. 0 PAG: 2 DE 2 INFORME N°: 03
PROYECTO: 项目名称 |  | DISEÑO, PROVISION, TRANSPORTE, MONTAJE, INSTALACION, PRUEBAS Y PUESTA EN MARCHA DE AEROGENERADORES PARA EL PROYECTO PARQUE EOLICO WARNES II - SANTA CRUZ
CLIENTE: ENDE CORPORACIÓN 客户 |  |  |  |  | ROTURA DE GROUT A COMPRESIÓN | [6 empty] | CODIGO: CI-PRO-001-REG-001
ITEM 项 | Codigo de probeta | Estructura |  | Tipo de grout utilizado | Fecha de vaciado | Fecha de rotura | Edad de Rotura | Dimensiones Lado A (mm) | Dimensiones Lado B (mm) | Dimensione Lado C (alto) (mm) | Peso (g) | Carga Rotura (kN) | Resistencia de rotura (Mpa) | % de Resistencia de rotura objetivo 100 (MPa)
17 | TE-083 | Aerogenerador #05 |  | Sikagrout 9400 | 2025-12-16 | 2026-01-13 | 28 | 50 | 50 | 50 | 330 | 314.4 | 125.76 | 125.8%
18 | TE-084 | Aerogenerador #05 |  | Sikagrout 9400 | 2025-12-16 | 2026-01-13 | 28 | 50 | 50 | 50 | 325 | 311.1 | 124.44 | 124.4%
19 | TE-085 | Aerogenerador #05 |  | Sikagrout 9400 | 2025-12-16 | 2026-01-13 | 28 | 50 | 50 | 50 | 324 | 335.9 | 134.36 | 134.4%
20 | TE-086 | Aerogenerador #05 |  | Sikagrout 9400 | 2025-12-16 | 2026-01-13 | 28 | 50 | 50 | 50 | 326 | 347.1 | 138.84 | 138.8%
21 | TE-087 | Aerogenerador #05 |  | Sikagrout 9400 | 2025-12-16 | 2026-01-13 | 28 | 50 | 50 | 50 | 320 | 311.6 | 124.64 | 124.6%
DETALLES ADICIONALES: 1) Los valores en rojo son desechados por estar por encima o por debajo del promedio +- la desv standard del grupo de muestreo.
POWERCHINA / SUBCONTRATISTAS 承包商及分包商 | [8 empty] | SUPERVISION 监理
Firma 签字: |  |  | Firma 签字: |  |  | Firma 签字: |  |  | Firma 签字: |  | Firma 签字: |  | Firma 签字:
Nombre 姓名: |  |  | Nombre 姓名: |  |  | Nombre 姓名: |  |  | Nombre 姓名: |  | Nombre 姓名: |  | Nombre 姓名:
Fecha 日期: |  |  | Fecha 日期: |  |  | Fecha 日期: |  |  | Fecha 日期: |  | Fecha 日期: |  | Fecha 日期: