## INF. ROTURA
|  |  | REGISTRO DE ROTURA DE GROUT A COMPRESIÓN | [9 empty] | FECHA: 27/11/2024 Rev. 0 PAG: 1 DE 1 INFORME N°: 08
PROYECTO: 项目名称 |  | DISEÑO, PROVISION, TRANSPORTE, MONTAJE, INSTALACION, PRUEBAS Y PUESTA EN MARCHA DE AEROGENERADORES PARA EL PROYECTO PARQUE EOLICO WARNES II - SANTA CRUZ
CLIENTE: ENDE CORPORACIÓN 客户 |  |  |  |  | ROTURA DE GROUT A COMPRESIÓN | [6 empty] | CODIGO: CI-PRO-001-REG-001
ITEM 项 | Codigo de probeta | Estructura |  | Tipo de grout utilizado | Fecha de vaciado | Fecha de rotura | Edad de Rotura | Dimensiones Lado A (mm) | Dimensiones Lado B (mm) | Dimensione Lado C (alto) (mm) | Peso (g) | Carga Rotura (kN) | Resistencia de rotura (Mpa) | % de Resistencia de rotura objetivo 100 (MPa)
[15 empty] | X prom | desv stand | min | max
1 | TE-190 | Aerogenerador #12 |  | Sikagrout 9400 | 2026-02-23 | 2026-02-24 | 1 | 50 | 50 | 50 | 321 | 166.6 | 66.64 | 66.64% | 65.128 | 2.072564 | 63.05544 | 67.20056
2 | TE-191 | Aerogenerador #12 |  | Sikagrout 9400 | 2026-02-23 | 2026-02-24 | 1 | 50 | 50 | 50 | 320 | 160.6 | 64.24 | 64.24%
3 | TE-192 | Aerogenerador #12 |  | Sikagrout 9400 | 2026-02-23 | 2026-02-24 | 1 | 50 | 50 | 50 | 318 | 159.1 | 63.64 | 63.64%
4 | TE-194 | Aerogenerador #12 |  | Sikagrout 9400 | 2026-02-23 | 2026-02-24 | 1 | 50 | 50 | 50 | 313 | 169.9 | 67.96 | 67.96%
5 | TE-195 | Aerogenerador #12 |  | Sikagrout 9400 | 2026-02-23 | 2026-02-24 | 1 | 50 | 50 | 50 | 322 | 157.9 | 63.16 | 63.16% | X prom | desv stand | min | max
6 | TE-196 | Aerogenerador #12 |  | Sikagrout 9400 | 2026-02-23 | 2026-02-26 | 3 | 50 | 50 | 50 | 315 | 208.5 | 83.4 | 83.4% | 88.184 | 4.651159 | 83.53284 | 92.83516
7 | TE-197 | Aerogenerador #12 |  | Sikagrout 9400 | 2026-02-23 | 2026-02-26 | 3 | 50 | 50 | 50 | 317 | 211.7 | 84.68 | 84.68%
8 | TE-198 | Aerogenerador #12 |  | Sikagrout 9400 | 2026-02-23 | 2026-02-26 | 3 | 50 | 50 | 50 | 314 | 224.5 | 89.8 | 89.8%
9 | TE-199 | Aerogenerador #12 |  | Sikagrout 9400 | 2026-02-23 | 2026-02-26 | 3 | 50 | 50 | 50 | 325 | 237.9 | 95.16 | 95.16% | X prom | desv stand | min | max
10 | TE-200 | Aerogenerador #12 |  | Sikagrout 9400 | 2026-02-23 | 2026-02-26 | 3 | 50 | 50 | 50 | 324 | 219.7 | 87.88 | 87.88% | 87.88 | #DIV/0! | #DIV/0! | #DIV/0!
DETALLES ADICIONALES: 1) Los valores en rojo son desechados por estar por encima o por debajo del promedio +- la desv standard del grupo de muestreo.
POWERCHINA / SUBCONTRATISTAS 承包商及分包商 | [8 empty] | SUPERVISION 监理
Firma 签字: |  |  | Firma 签字: |  |  | Firma 签字: |  |  | Firma 签字: |  | Firma 签字: |  | Firma 签字:
Nombre 姓名: |  |  | Nombre 姓名: |  |  | Nombre 姓名: |  |  | Nombre 姓名: |  | Nombre 姓名: |  | Nombre 姓名:
Fecha 日期: |  |  | Fecha 日期: |  |  | Fecha 日期: |  |  | Fecha 日期: |  | Fecha 日期: |  | Fecha 日期: